## Sheet1
고로일반/조업공정식(TP-030-010-000) |  |  | 이승헌 사원
고로일반 용어의 기준(TP-030-010-020), 조업공정식 해설(TP-030-010-030)
| Q | A | 비고
1 | 내용적이란 무엇이며, 각 고로별 내용적은 몇이야? | 내용적이란, 고로 장입기준선에서 출선구 중심선까지의 노체Stave 또는 연와 안쪽의 체적입니다. 각 고로별 내용적은 다음과 같습니다. 2고로 2550㎥, 3고로 5600㎥, 4고로 5600㎥ 입니다.
2 | 송풍원단위란 무엇이며, 계산식 알려줘 | 용선 1Ton을 생산하는데 소요되는 풍량 (산소량은 일반 Air로 환산하여 계산) 입니다. [{풍량(Nm³/min) x 1,440(min/d)}+{산소량(Nm³/h)X24(h/d)/21(%)/100}] / 이론출선량(t-p/d)
3 | Hanging, Slip, Drop에 대해 알려줘 | Hanging(걸림)이란 노내 장입물의 강하가 30분 이상 정지되는 현상이며, Slip은 1.0m 이상 노내 장입물이 미끄러져 급강하 하는 현상이고 Drop은 0.5~0.9m가량 급강하 하는 현상입니다.
4 | RDI 개념이 어려운데 설명해줄 수 있어? | RDI(Reduction Degradation Index)란, 소결광이 고로내 500~700℃의 저온역에서 환원, 분화 되는 정도를 나타내는 열간 강도 지수를 나타내는 것으로 소결광의 저온환원 분화지수라고 말합니다. ※ RDI(%) = (시험 후 -3mm 중량)/(시험전 중량) X 100
5 | Pmax와 P0 차이는 뭐지? | P0란 월간 용선생산량을 해당 월 일수로 나눈 평균 일 용선 생산량이며, Pmax는 월간 용선생산량을 S.D 및 휴지일수, 감풍 일수를 제외한 일수로 나눈 일 용선생산량입니다. 단위는 t/d 입니다.
6 | 출선비라는 개념이 뭐야? | 고로 일 용선생산량을 내용적으로 나눈 값으로, 단위는 t/d/m³ 입니다.
7 | 실적출선량 말고 이론출선량이 있던데 어떻게 계산하는거야? | 이론출선량은 ∑ {Fe Source 장입량 (t/d) X Fe함량(%)} X 보정계수(1.00~1.10) 으로 계산됩니다.
8 | 통기저항지수 계산식이 궁금해 | 통기저항지수(K) = [{(PB+1,033)² - (PT+1,033)²} / VBG^1.7 ] 이며, VBG는 Volume of Bosh Gas(Nm³/min) 이고 1,033이라는 수치는 대기압 1 atm = 1,033(g/cm²) 입니다.
9 | 환원제비에 대해서 알려줘 | 환원제비란 (Recuctant Ratio로, Reduction Agent Ratio(RAR)이라고도 함) 코크스비와 미분탄비를 합친 수치를 말합니다. 코크스비=[코크스 사용량(kg/d) / 이론 출선량 (t-p/d)], 미분탄비=[미분탄 사용량(kg/d) / 이론 출선량 (t-p/d) 로 계산됩니다.
10 | ηCO가 뭐야? | ηCO란, CO Gas 이용율(%)을 뜻합니다. [CO₂/ {CO + CO}]로 계산됩니다.

## Sheet2
장입 연,원료 (TP-030-020-000) |  |  | 이승헌 사원
장입 연,원료 용어의 기준(TP-030-020-010), 소결광 품질관리 기준(TP-030-020-030), 정립광 품질관리 기준(TP-030-020-040), PELLET 품질관리 기준(TP-030-020-050), 고로사용 연료(Coke,Coal)의 기준(TP-030-020-060), COKE 및 COAL 품질관리 기준(TP-030-020-070)
| Q | A | 비고
1 | 석회석은 왜 쓰는거야? | 석회석(Lime Stone)은 고로 Slag 중 염기도(CaO/SiO2)가 낮을 때 높이기 위한 목적으로 첨가합니다. 그 효과로 Slag 유동성 개선, 용선 중 [S], [Si] 제어가 가능합니다.
2 | 사문암, 규석, 망간, TiO2광도 왜 쓰는건지 알고 싶어 | 각 원료별 사용 목적 정리해드리겠습니다. ○ 사문암(Serpentite): 고로에서 Slag 유동성을 개선하여, 탈황능을 향상시키기 위해 사용합니다. ○ 규석(Silica Stone): 고로 Slag 중 염기도(CaO/SiO2)가 높을 때 Slag 유동성을 개선하여 염기도를 낮추기 위해 사용합니다. ○ 망간(Manganese): 용선 중 [Mn]을 높이고 Slag 유동성을 개선합니다. 산소 및 황과의 친화력이 Fe 보다 크기 때문에 탈산 및 탈황 작용이 발생합니다.
3 | SI와 RDI의 고로별 품질 기준을 알고싶어 | 고로 장입 전 Sampling 성분 기준으로 ○ SI - 2고로 ≥89.5, 3고로 ≥91.6, 4고로 ≥91.6 이며, ○ RDI - 전 고로 ≤ 45.0 입니다.
4 | 혹시 SI, RDI 등 소결광 품질에 이상이 있을 경우, 어떤 조치를 취해야 되지? | 네, 소결광 품질 (SI, RDI) 이상 시, 다음과 같이 조치를 취하면 됩니다. 1. 소결광의 물리, 화학적 성상을 전산으로 접수한 고로주임은 소결광 품질이 4.1항의 기준 내에 있음을 확인한다. 2. 소결광의 품질이 4.1항의 기준에서 벗어났을 경우는 소결주임으로 부터 소결조업에 변동사항이 있었는 지를 확인하고, 현재 고로 노황의 진행 상태에 따라 감산 등의 조치 방법을 고로 파트장에게 건의한 후, 파트장의 지시를 받아 필요한 조치를 취한다. 3. 소결광의 품질이 2회 연속적으로 4.1항의 기준치를 벗어났을 경우, 고로주임은 소결주임에게 현재 고로 원료 Bin에 입조되는 소결광의 입조 중지를 요청한 후, 타 소결광(타공장, 타야드광)의 불출이 가능한가를 확인하여 파트장에게 보고한다. 4. 보고받은 고로 파트장은 고로 노황에 따라 입조 중지 요청 등 필요한 조치를 고로주임에게 지시하고, 소결공장 파트장과 협의하여 게속적으로 부적합품이 고로에 장입될 것이 예상되면 감풍/감광 등의 감산조치를 고로주임에게 지시하고 공장장에게 보고하여 대책을 지시받는다. 5. 고로주임은 고로 Bin에 이미 입조된 부적합 소결광의 양을 파악하고, 이 부적합 소결광이 전량 고로에 입조되어 환원, 용융되고 배출될 때까지 감풍, 감산, 출선재 강화 등 노황 안정을 위한 조치를 취해야 한다. 6. 고로주임은 소결주임과 협의하여, 고로 노황이 허용되는 한도 내에서 전 소결광 사용량의 10% 범위 내외로 부적합품을 사용할 수 있다. 이때는 특정 원료 Bin을 지정하여 부적합품을 이 Bin에 입조하도록 소결공장에 통보한다. 7. 소결주임은 부적합품을 별도 야드에 적치하고, 부적합품 표시 팻말을 설치하며, 고로 요청이 있을경우 요청량만큼 불출하도록 조치한다.
5 | 소결광 품질이 안좋으면 뭐가 문젠데? 고로 조업에 무슨 영향이 끼치는거야? | 네, 이론적으로 소결광 품질 이상 시 고로 조업에 미치는 영향에 대해 말씀드리겠습니다. ○ 강도(SI)의 영향 소결광은 고로에 장입될 때까지 이송 중에 낙하에 의한 분 발생 가능성이 높기때문에 소결광 강도의 관리가 중요하다. 실제 고로 조업에서 강도(SI)가 저하하면 풍압이 상승하건, 걸림(Hanging)을 유발할 수 있다. ○ 환원분화 또는 환원지수의 영향 피환원성이 좋은 소결광은 환원측면에서 용이하나, RDI가 높아 노내에서 분화가 잘되므로 고로내에서 통기성 악화의 원인이 된다. 반면 피환원성이 나쁜 소결광이 장입될 경우 환원 불충분으로 노열저하 등이 발생할 수 있다. ○ 분율의 영향 소결광 중 분율이 상승하면 Screen 후 소결광의 험품회수율이 저하하며, 고로 장입 시 분 장압량이 증가하게 된다. 노내에 분 장입량이 증가하게 되면Gas류의 원할한 흐름을 어렵게하여 통기성을 악화시키며, 노체하부 불활성대를 형성하여 노황을 악화시킨다. 따라서 고로내 분 장입을 최소하기 위해서는 Screen 청소 및 공회전 등에 의한 Screen 효율 증대가 필요하며, Bin Gate를 적정하게 조정하여(절출설계능력 이하로) 고로내 장입량을 최소화한다. ○ FeO의 영향 FeO는 소결광의 피환원성을 나타내는 하나의 지수로서 고로뿐만아니라 소결에서도 중요한 관리항목이다. 소결광의 FeO가 높으면 고로내에서 피환원성이 저하하여 노열이 저하하게 된다. ○ 염기도(CaO/SiO2)의 영향 소결광의 염기도는 고로 Slag 염기도에 크게 영향을 미친다. 고로내에서 Slag 염기도는 노내 용융물의 물성(유동성 등) 및 용선 품질([S], [Si] 등)에 영향을 준다. 소결광 염기도가 높을 경우 소결광의 용락온도가 상승하여 고로 연화융착대를 저하시키며, 따라서 저[Si] 조업에 유리하나 노무 높을 경우 고로에서 규석을 사용하여 염기도를 적정수준으로 낮추어야 한다. ○ T.Fe의 영향 소결광의 T.Fe는 높을수록 고로생산량 확보 측면에서 유리하나, 소결광 Slga량이 감소하여 소결광 품질(강도, 환원분화율)을 확보하는데 불리하다. 또한 고로 Slag량 저하에 의한 노내 탈류능력 저하로 용선 중 [S]가 상승하며, 따라서 용선 및 Slag 성분 확보 측면에서 일정수준 유지하는 것이 필요할 수도 있다. 소결광 T.Fe 변동 시 연료비 증감 요인이 있기 때문에 고로측에서 볼 때 소결광 T.Fe는 변동폭의 관리가 필요하다.
6 | Coke 품질관리 항목과 기준에 대해서 알고싶어 | Coke 품질 관리 항목으로는 WfDI, MS, Ash가 있습니다. ○ WfDI(%) - 2고로 ≥ 84, 3/4고로 ≥86 ○ MS(mm) - 전고로 ≥ 50 ○ Ash(%) - 전고로 ≤ 12.0
7 | 보통 업무를 하다보면, Ash랑 Coke 수분에 대해 많이 얘기하던데, 이게 어떤 영향을 주는지 알고싶어. | ○ Coke 회분(Ash)의 영향 가. Coke중 회분의 증가는 Slag가 가지고 나가는 열량이 증가되어 연료비 상승 및 생산량 저하를 초래한다. 나. 보통 Coke 회분 1% 증가는 Coke비 5.6㎏/T-P 상승한다. 다. Coke 회분이 상승할 경우 Slag량 및 Al2O3 증가로 통기성에 악영향을 미친다. 라. Coke 회분 증가는 상대적으로 탄소량을 감소시켜 노열 Balance 변화를 초래한다. ○ Coke 수분의 영향 가. Coke중 수분이 과도하게 상승할 경우 Coke에 부착분이 발생하여 노내 통기성을 저해 하거나 중성자 수분계의 수분감지 오차발생으로 노열 변동을 초래할 수 있다. 나. Yard Coke 사용시는 직송 사용시와 달리 수분 변동이 크기 때문에 노열 Balance 저해 요인이 될 수 있다.
8 | 우리가 보통 이타시오(nCO)라고 해서 CO Gas 이용률에 대해 주로 관리하곤 하는데, 우리가 연료로 사용하는 코크스와 원료들이 반응하며 CO Gas 가 발생/이용되면서 철광석이 환원되는 그런 과정들에 대해 자세하게 좀 알고 싶은데 설명해줘 | Coke는 대부분이 탄소로 구성되어 있는 유기화합물서 고로내에 장입되어 산소와 반응하여 이산화탄소와 일산화탄소를 발생시키고 높은열(발열량 :7100Kcal/kg )을 내게되며 그 반응식은 다음과 같습니다. Fe2O3 + 3C → 3CO + 2Fe (직접 환원반응) Fe2O3 + 3CO → 2 Fe + 3 CO2 (간접 환원반응) C + O2 → CO2 (Coke 연소반응) 2CO + O2 → 2CO2 철광석에 포함되어 있는 산화철( Fe2O3 , Fe3O4 )성분은 탄소 및 일산화탄소와 고온에서 반응하여 선철로 환원되는데 철광석의 환원 및 용융에 필요한 열을 제공하는 열원제, 산화철의 환원에 필요한 탄소와 일산화탄소를 제공하는 환원제로서 작용하고, 또한 기공률이 높아 철광석과 함께 장입되어 발생 가스 및 열을 전달하는 통액/통기제로서 작용합니다.
9 | 그럼 고로에서 사용하기 좋은 코크스란 어떤 코크스야? | 고로에서 요구되는 Coke의 특징은 다음과 같습니다. ○ 회분(Ash)이 적을 것 - Coke중 회분이 많으면 상대적으로 고정탄소가 적게되어 Coke의 발열량이 저하한다. ○ P2O5 가 적을 것 - Coke중의 P2O5 는 대부분이 선철중에 고용된다. 따라서 이 [P]는 강재 품질을 악화시키므로 적은것이 유리함. ○ [S]가 적을 것 - 강재 취성의 원인이 되는 [S]는 고로에 장입되는 양 중의 80~90%가 Coke로 부터 유입된다. 따라서 Coke중의 [S] 함량은 적을수록 좋다. ○ 수분이 적고 변동폭이 적을 것 - 수분은 노내에서 증발하므로 열량을 소비하게 된다. 또한 고로에 장입되는 Coke량은 중량으로 관리하는데 수분이 변동하게 되면 Coke 장입량이 변동하는 것과 같으므로 노열변동의 원인이 된다. ○ 강도가 높을 것 - 고로 노내에서 통기성을 유지하는 것이 Coke의 중요한 역할 중의 하나인데 이를 위해서는 수송과정이나 노내 강하시 분화가 되지 않도록 강도가 높아야 한다. 대형 고로일 경우에는 노내에서 Coke가 받는 하중이 더욱 크므로 한층 높은 강도가 요구된다. ○ 적정 입도를 유지할 것 - 연소상태를 균일하게 하고 양호한 Gas류 분포를 확보하기 위해서는 Coke 입도 분포가 적절해야 한다. 특히, 입도가 미세할 경우에는 괴상대에서 통기성 및 노저에서 통액성을 저해하게 되어 Gas편류 및 노저온도 상승의 원인이 된다.
10 | 철광석들을 화학식에 따라 각 종류별로 특징 좀 정리해줄래 | 철광석을 화학식에 따라 분류하게 되면 자철광(Magnetite, Fe3O4), 적철광(Hematite, Fe2O3), 갈철광(Limonite, 2Fe2O3*3H2O)로 나뉩니다. ○ 자철광은 강한 자성을 나타내는 광석 중 하나이며, 특징으로는 고로내에서 열균열성이 낮고, 환원성은 적철광에 비해 낮습니다. 사용 시 고로에 직접 넣지 않고 소결광으로 제조하여 환원성과 강도를 높여 사용해야 합니다. ○ 적철광은 자철광에 비해 양적으로 풍부하게 매장되어 있으며, 특징으로는 불순물 함유량이 적고 환원성이 우수합니다. 따라서 고로용, 소결용, Pellet 용으로 사용 빈도가 높으며, 괴강의 경우 열균열이나 환원 분화성을 나타내는 것이 있습니다. 소결 시에는 통기성을 저해하는 경우도 있습니다. ○ 갈철광은 철광석 중 Fe2O3*nH20와 같이 수분을 함유한 상태로 존재하며, 특징으로는 통상 Total Fe가 59.5% 정도로 낮습니다.

## Sheet3
용선 품질 관리 (TP-030-050-000) |  |  | 조준영 대리
용선 품질관리 용어의 기준 (TP-030-050-010), 용선 및 외판 주물선 요구품질 기준 (TP-030-050-020), [Si] 제어기술 기준 (TP-030-050-030), [S] 제어기술 기준 (TP-030-050-040), [Mn] [P] 제어기술 기준 (TP-030-050-050)
| Q | A | 비고
1 | SFM의 정의가 무엇입니까? | 자연 낙하식 탈규방법으로 분소결광 등 입자가 굵은 탈규제를 B/C 등을 이용하여 용선중에 자연낙하시켜 탈규하는 방법
2 | 가규제가 무엇입니까? | 외판 주물선 제조시 용선중 Si 성분을 규격 범위 내로 상승시키기 위해 투입하는 Fe-Si 등의 합금철을 의미
3 | Slag Foaming이란? | 탈규작업시 용선과 탈규제의 반응으로 생긴 Slag가 끓어 오르는 현상
4 | 탈황반응이란? | 고로내 용선중의 S 가 CaO, MgO 등과 반응하여 CaS, MgS로 변환되면서 용선 S를 저하시키는 반응
5 | HMR이란? | Hot Metal Ratio의 약자로 제강의 전로에 장입되는 용선, 고철 Scrap 냉선 등의 장입물에서 용선량이 차지하는 비율
6 | 용선 중 S 함량이 많아지면 어떤 문제가 생기니? | 용선 중 S는 제품의 취성을 증가시키며, 제강공정에서는 탈황비용 증가 및 탈황을 위한 Loss Time 증대, 효율 감소가 발생되어 고로에서 최대한 성분을 억제하는 것이 중요함.
7 | Coke 중의 S는 어떻게 탈류되니? | Coke의 S 탈류과정은 Shaft 중부에서 약 600℃ 부근부터 시작하여 풍구 주변 고온분위기에서 대부분 연소되어 Gas상으로 빠집니다.
8 | S의 탈류율은 어떤 염기조성에서 가장 잘일어나니? | 가장 이상적인 수치는 1400℃에서 C/S 1.25, 1450℃에서 C/S 1.45, 1500℃에서 C/S 1.52입니다. 단, C/S가 해당 임계온도를 넘으면 탈류율이 급격히 떨어지므로 조업시에는 해당 임계 C/S 보다 낮게 관리해야합니다.
9 | 3,4고로의 Si 관리 기준이 어떻게 되니? | POSCO 3,4고로의 Si 관리 기준은 다음과 같습니다. 0.1 < Si <0.6, 2.0이상시 부적합품으로 관리됩니다.
10 | Si 성분을 제어하기 위한 고로 조업 Action은? | Tf 온도 저하, 노정압 증대, 연원료 성분 조정, 용선온도 저하, 출선비 증대 등의 Action이 있습니다.

## Sheet4
Slag 성상관리 (TP-030-060-000) |  |  | 조준영 대리
Slag 성상관리 용어의 기준 (TP-030-060-010), Slag 염기도 및 유동성 관리기준 (TP-030-060-020), Slag 중 Al₂O₃ 성분관리 기술기준 (TP-030-060-030), Slag 중 MgO 성분관리 기술기준 (TP-030-060-040), Slag Volume 관리 기술기준 (TP-030-060-050)
| Q | A | 비고
1 | Slag 유동성이란? | Slag의 점성, 표면장력, 밀도 및 유체의 온도에 따라 달라지며, Slag가 흐르는 점도를 말한다.
2 | Slag Volume이란? | 노내에 생성되는 Slag의 량으로 통상 용선 Ton당 생산량 (Kg/t-p)로 나타낸다
3 | Slag 유동성은 어떤 조건에서 가장 유리해? | 용선온도 1500℃, Al2O3 10~16% 수준에서 C/S 1.2 수준이 가장 유리
4 | Slag에서 FeO 영향에 대해 알려줘 | FeO는 Slag 점성을 저하시켜 정출온도를 낮춰줍니다. FeO를 더하면 점성은 저하되고 SiO2의 용융점을 저하시킨다.
5 | Slag에서 TiO2 영향에 대해 알려줘 | TiO2는 초기 Slag 유동성을 저하시키며 1400도 부근에서 Al2O3와 SiO2는 점성을 상승시키지만 TiO2는 점성을 저하시킨다.
6 | Slag에서 MnO 영향에 대해 알려줘 | MnO는 Slag 정출 온도와 점성에 관해서 FeO와 거의 유사한 영향을 미친다. 또 MnO첨가는 FeO처럼 SiO2의 용융점을 저하시킨다.
7 | C/S에 따른 점도의 영향에 대해 설명해줘 | 저 C/S의 경우(C/S=1.1) Al2O3가 높아지는 경우 MgO량을 첨가하면 점도의 상승을 방지. 고 C/S의 경우(C/S=1.3) 염기성 성분이 많이 존재하기 위해 MgO를 첨가하면 점성 저하의 효과가 있지만 Al2O3가 10% 이상 존재하는 때에는 점성을 저하시키고, Al2O3 10% 이하에 대해서는 MgO의 첨가는 점성을 상승시킨다.
8 | 포항 고로의 Slag Volume 관리 기준에 대해 알려줘 | 출선비 2.3이상 고출선비 조업 기준으로 관리범위는 290 ± 30kg/t-p 입니다.
9 | 고로의 Slag Volume이 상승하면 어떤 문제점이 발생되니? | 고로 노저에서 용융물(용선,Slag)의 배출이 불충분해서 노저에 용융물이 충만한 경우, 송풍압력이 상승하여 장입물 강하 속도가 저하하고, Slip이 발생한다.
10 | 포항 고로의 Slag Al2O3 관리 기준에 대해 알려줘 | 포항 고로의 Al2O3 관리 및 적정 범위는 아래와 같습니다. ㅇ관리범위 : Al2O3 10 ~ 16 % ㅇ적정범위 : Al2O3 14.0 ~ 15.5 %

## Sheet5
장입물 분포제어 (TP-030-070-000) |  |  | 김영현 차장
장입물 분포제어 용어의 기준 (TP-030-070-010), 입물 분포제어와 장입모드의 기본사상 기준 (TP-030-070-020), 장입물 분포제어와 연화융착대 형상기준 (TP-030-070-030), Ore 입도별 장입기술 기준 (TP-030-070-040), Coke 중심장입 및 Nut Coke 장입기준 (TP-030-070-050), 노내 Gas류 제어기술 기준 (TP-030-070-060)
| Q | A | 비고
1 | Coke 중심 장입의 목적은 무엇인가? | 대립 Coke의 중심부 장입을 통해 건전한 Coke를 노심에 공급하여 중심가스류 확보를 통한 통기성 개선 및 노저부의 통액성 확보를 기반으로 노황 안정 도모.
2 | Nut Coke 의 역할은 무엇인가? | 중괴Coke를 Ore와 노벽부 및 중간부 혼합장입을 통해 - 노벽 Gas류를 유도하여 노벽 불활성 방지 및 벽부 통기성 개선 - 중괴 Coke의 우선적인 Solution Loss반응으로 노심Coke 입도저하 방지 및 중간부 통기성 개선
3 | 중심 Coke 장입 효과와 Nut Coke 장입 효과를 각각 나열해줘 | (TP-030-070-050)2페이지 그림 및 3페이지 표 참조
4 | 스토크 레벨 정의는 무엇인가? | 고로내 장입물 Level을 측정하기 위하여 고로 상부에 일정한 높이를 지정한 기준점(장입물 Level은 Stock Level에서 장입물까지의 거리를 통칭하여 사용함)
5 | 코크스 테라스 정의는 무엇인가? | 고로상부에 장입되는 장입물(Coke 및 Ore)의 퇴적형상 중 수평방향으로 쌓여있는 턱부분을 말함
6 | 장입모드 기본 개념에 대해서 설명해줘 | 포항 고로 노정설비는 소결광 입도별 장입이 가능한 Bell-Less 장입장치로서 C↓,OL↓,Os↓의 Sequence를 1Charge로 하여 Coke를 노벽측에 장입하여 Coke경사각을 크게함과 동시에 적정길이의 Terrace를 만들어 대립(입도: 10∼50 mm)의 광석을 Terrace 선단에 충돌시켜 운동에너지에 의해 Coke층을 붕괴시키고 혼합층을 형성하여 반경방향의 Ore/Coke를 제어해 주어 고O/C하에서도 통기성 및 Gas이용율이 우수한 융착대를 형성 시킬 수 있다. 노벽측에 소립광석을 안착시켜 노벽부 불활성대 생성을 방지하고 노벽 보호를 유도한다. 또한, 중간부 Coke층후가 얇아져 연화 융착대 근부의 처짐 현상을 개선하기 위해 Nut Coke(15~30mm)를 대립광석의 선단부에 혼합 장입할 수도 있으며, 중심 Gas류 발달을 촉진시키고 건전한 노심Coke를 확보하기 위하여 Coke 중심장입을 병행 실시할 수도 있다.
7 | 노내 가스류 제어 조업사상에 대해 설명해줘 | (TP-030-070-060) 6.2.1, 6.2.2, 6.2.3 내용 설명
8 | 연화 융착대는 어떻게 형성되고 고로에 어떤 영향을 주는지 설명해줘 | (TP-030-070-030) 4.1 내용 설명
9 | 연화 융착대 모양에 따른 노황 변화는? | (TP-030-070-030) 4.1.2 내용 설명
10 | Ore 입도별 장입기술에 대해서 설명해줘 | (TP-030-070-040)에 대한 설명 전반

## Sheet6
미분탄 취입 (TP-030-080-000) |  |  | 김영현 차장
미분탄 취입 용어의 기준 (TP-030-080-010), 미분탄 취입시 노내변화 기준 (TP-030-080-020), 미분탄 취입시 조업 대책 기준 (TP-030-080-030), 미분탄 취입시 조업기준 (TP-030-080-040), 미분탄 취입 및 Cut 기준 (TP-030-080-050), Coal 연소성 향상방안 기준 (TP-030-080-060)
| Q | A | 비고
1 | Hanging 발생에 따른 감풍 시 미분탄 취입을 어떻게 가져가야 하나? | Hanging이 발생하여 붕락(내림)작업시는 붕락 감풍전 미분탄 Cut, 증풍시는 정상풍량의 70% 이상 복귀시 미분탄 정상취입
2 | O/C 증대시 중심류 확보대책에 대해 제시해줘 | TP-030-080-040 4.1-나 O/C 증대시 중심류 확보대책
3 | 고 PCR 조업 시 통기영향에 대해 설명해줘 | TP-030-080-040 4.1-마 그림 설명, 6.1 그림 설명
4 | 2고로 미분탄 취입조건에 따른 O/C 관리기준 | TP-030-080-040 4.1-사 표 설명
5 | 치환율 정의와 산출방법 알려줘 | TP-030-080-010 4.3 TP-030-080-040 6.2 치환율 산출방식
6 | 산소부화율이 미분탄 연소에 미치는 영향은? | TP-030-080-060 4.1-라 중 해당 내용 서술
7 | 미연소 Coal이 노황에 미치는 영향은? | TP-030-080-060 6.2, 6.3 해당 내용 서술
8 | 고 PCR 조업이 노내 열 Balance 변화에 미치는 영향은? | TP-030-080-020 4.1.2
9 | 노정온도에 영향을 미치는 인자들 나열해줘 | TP-030-080-020 6.2 표
10 | 하절기 미분탄 조업 시 관리사항은?? | TP-030-080-030 6.2 표

## Sheet7
제선부 신입 사원이 자주 묻는 질문 50
| Q | A | 비고
1 | 환원제비(Reducing agent Ratio, R.R, RAR)이 무엇입니까 | 용선 생산시 사용되는 원료의 원단위 개념입니다. 즉, 용선 1톤(t-p)을 생산하기 위해 사용되는 연료의 양입니다. 단위는 (Kg/t-p)가 되겠죠? 여기서 연료는 현재 코크스(Coke)와 미분탄(PCI, Perverized coal index)를 사용하는데, 환원제비는 코크스비와 미분탄비를 합한 것이 되겠죠? 과거 석유 파동 전에는 중유를 사용했다는 것도 기억해 두세요
2 | 고로에 주입하는 원료는 무엇이 있습니까? | 현재 포스코는 소결광(75.4%) > 정립광(19.85%))> 펠렛(4.75%)으로 사용하고 있습니다. | 2014.4 영문년보 참조
3 | 원료에서 Blending을 하는 이유가 무엇입니까? | 원료 야드에서 여러가지 브랜드의 원료가 들어오기 때문에, 브랜드에 따라 성분차를 최소한 줄이기 위해 Blending을 합니다.
4 | 고로 내에 부원료를 사용하는 이유는 무엇입니까? | 노내에 필요한 맥석 성분을 장입하기 위해 사용합니다. 이러한 부원료 사용 증가는 Slag volume 증가, 환원제비 증가, 용선 원가 제조 증가에 영향을 끼칩니다. -연천광 : TiO2 -석회석 : CaCl2 -생석회 : CaO -규석 : SiO2 -사문암 : MgO
5 | 통기성(Permeability, K)이 무엇입니까? | 장입물을 환원한 가스, 혹은 환원하기 위한 가스는, 노내 장입물 사이를 충분히 통과(통기(通氣))해야 합니다. 만약 그렇지 않으면, 풍압이 올라가게 되고, 송풍량이 줄어들게 됩니다. 즉, 통기성은 노내 가스의 장입물 사이를 통과하는 정도이며, K를 지수로 사용합니다. T.K(total K), U.K(Upper K), M.K(Middle K), L.K(Low K)의 지표가 있습니다.
6 | Coke 품질 지표로 WF-DI30150 가 나오는데 그것이 의미하는 것이 무엇입니까? | Coke를 시험용 Drum안에 주입 후, 1분 동안 150회전을 하여, 30mm 이상 남은 coke양을 퍼센트로 나타낸 겁니다. 즉 Coke 강도를 나타내는 지표입니다.
7 | Coke 품질 지표로 CSR이 나오는데 그것은 무슨 의미입니까? | Coke Strength after Reaction(반응 후 Coke 강도) 즉, 열간 강도라고 합니다. 고로안에 장입된 Coke가 반응한 후의 강도로, 이 강도가 높다는 것은, Coke 분화가 적다는 것을 의미하기 때문에, 노내 통기성 확보에 기여하게 됩니다.
8 | 고로 조업의 연료로서 PC(Purverized Coal, 미분탄)를 사용하는데, 통기성에도 좋지 않는데 왜 사용비를 증가시키려고 하는 겁니까? | 현재 고로 조업의 연료로서는 Coke와 PC를 사용합니다. Coke는 그 제조에 있어 가격이 PC보다 많이 들기 때문에, 용선 제조시 원가 상승의 원인이 됩니다. 또한 PC는 Coke보다 발열량이 높아, 환원제비 저감에도 영향을 끼칩니다. 하지만, 풍구로 취입하여야 하기 때문에, 가루 형태로 작아야 하며, 이는 곧 고로의 통기성에 악영향을 끼칠 수도 있습니다.
9 | 고로의 모양을 볼 때, 노구에서 Belly 부분까지는 넓어지다가 Bosh 부분에서 다시 좁아지는데 그 이유는 무엇입니까? | 고로에 원료를 장입하면, 원료는 열을 받아 부피가 팽창하게 됩니다. 그래서 Belly부분까지 넓습니다. 다시 Bosh 부분에서 원료는 액체상태가 되어 부피가 줄어들게 되어 Bosh 부분부터는 좁아지게 됩니다.
10 | 단위 사용에 있어서 Nm3(노르말 누베)가 자주 나오는데 그것이 무엇입니까 | 온도 0℃ (절대온도 273K), 압력 1기압의 조건 아래에서 1m3(입방미터)의 기체양을 말합니다.
11 | ηCO라는 지표가 무엇이며 어떻게 읽는지 부탁드리겠습니다. | η’는 그리스어 알파벳 7번째 자로 ‘eta, 이타’로 읽는데, ‘yield’(수율)를 뜻하고, ηCO는 ‘이타시오’라고 읽습니다. 표기는 편의상 ‘yCO, 혹은 ECO’로 표기하기도 합니다. 노내 가스 이용율을 나타내는 의미입니다. ηCO = {CO2/(CO+CO2)}ⅹ100 (노정 가스 수치를 적용합니다.) 즉 노정 가스에 아직 철을 환원하지 못한 CO가 많으면 ηCO 값은 떨어짐을 알 수 있습니다
12 | Cross sonde의 온도가 높으면 ηCO가 낮아지는데 그 현상은 무엇 때문입니까? | 노내 철광석을 환원시키는 가스(CO)가 충분히 열을 빼앗겨 철광석을 환원시켜야 하는데, 환원시키지 못하고 그냥 노정으로 빠져나오게 되면, Cross sonde의 온도가 높아지게 되고, 가스 이용율이 떨어지게 되기때문에 이타시오가 낮아지게 됩니다.
13 | 부도아르(Boudouard) 반응 혹은 Carbon Soluton Loss (CSL) 반응이 무엇입니까? | 노내 고온에서 이산화탄소(CO2)는 불안정하기 때문에, 노내 C와 반응하여 일산화탄소(CO)로 환원됩니다. 반응식은 아래와 같습니다. C+CO2 = 2CO ∆H (298K) = 41.21Kcal 위의 반응은 1000℃ 이상 지역인 노 하부에서 일어나며, 흡열 반응이므로, 노열 큰 영향을 끼칩니다.
14 | 주상 작업시 용선에 왕겨를 투입하는 이유는 무엇입니까? | 잔선 발생시, 동절기와 우기시에 용선의 응고 방지를 위해 투입합니다.
15 | 출선시, 두대의 TLC(Torperdo laddle Car)쪽으로 대탕도(runner)가 하나 있는데, 만약 한쪽의 TLC에 용선이 가득차면, 다른 쪽의 TLC에 어떻게 용선을 채울 수 있습니까? | 대탕도 끝 쪽에는 경주통이라는 것이 있어, 그것의 경동 각도를 조정하면 다른 쪽 TLC에 용선 주입이 가능하게 됩니다.
16 | 휴풍이나, 감풍시 Penstock cover를 사용해서 풍구를 감시하는 이유는 무엇입니까? | 휴풍이나, 감풍시 노내 장입물이 강하하여 용선에 떨어질 경우 슬래그 및 용선이 넘치는데 그것을 확인하기 위해 풍구를 감시합니다.
17 | 휴풍이나, 감풍시 Coke Ratio를 증가시키는(감광하는)이유는 무엇입니까? | 휴풍, 감풍 시 노내 열손실이 발생하는 것을 최대한 줄이기 위해 감광을 하여 고로 내 발열량을 증가시킵니다.
18 | 출선시, 슬라그와 용선이 분리되는 원리는 무엇입니까? | 슬라그와 용선의 비중 차이를 이용해 스키마로 분리합니다. 용선 비중(7.0)이 슬라그 비중(2.3)보다 크기 때문에 가벼운 슬라그는 용선의 위쪽에 위치합니다.
19 | 정수시 C/S(염기도)를 낮게 관리하는 이유는 무엇입니까? | 슬라그의 점도는 염기도, 용선 온도와 밀접한 관계를 가지고 있습니다. 즉 슬라그의 점도가 낮다는 이야기는 유동도가 좋다는 의미이고, 유동도가 좋으면 용선과 슬라그의 분리가 잘 됩니다. - 용선 온도 1500도 : 허용C/S 1.0~1.25 - 용선 온도 1450도 : 허용C/S 1.0~1.20 - 용선 온도 1400도 : 허용C/S 1.0~1.05 온도가 낮아지면 적정 점도를 유지하는 C/S구간이 짧아지며, 정수 시에는 노열이 떨어져 용선 온도가 낮아질 가능성이 있어 그 경우 slag의 점도가 급격하게 높아지는 것을 방지하기 위해 C/S를 낮게 관리해주고 있습니다.
20 | 용선 온도가 높으면 대체적으로 [Si]가 높아지는 이유는 무엇입니까? | 용선 온도가 높으면 슬라그쪽의 산소 포텐셜이 저하되어 슬라그 안에 있는 SiO2가 용선쪽으로 환원되게 됩니다. 이 때 발생하는 산소는 용선 중 탄소와 반응하여 일산화탄소가 되어 날아가게 되어 용선 중에 Si의 양이 증가하게 됩니다.
21 | 용선 온도가 높으면 대체적으로 [S]가 낮아지는 이유는 무엇입니까? | 20번 답변과 관련이 있습니다. SiO2가 환원되면 산소[O2-]는 이온 상태가 됩니다. 산소의 이온 상태는 용선 내에서 불안정하기 때문에, 이 이온을 S에게 전달하게 되어 산소는 안정한 상태가 되고, S는 S2-이온이 됩니다. S 역시 이온 상태는 용선 중에 불안정한 상태가 되어 슬래그쪽으로 이동하거나, Ca2+, Mg2+와 반응하여 CaS, MgS로 되어 슬래그 쪽으로 이동하게 되어 용선 중 [S]가 낮아지게 됩니다.
22 | 슬라그 점도가 증가하면, 즉 슬라그 유동도가 좋지 않으면 용선 중 [S]가 상승하는 이유는 무엇입니까? | 슬라그 점도가 증가했다는 말은, 용선-슬라그의 경계면의 두께가 커지고 에너지가 높다는 뜻입니다. 그렇게되면 용선 중에 있던 [s]가 경계면을 거쳐 슬라그 쪽으로 확산하는데 더 많은 에너지가 필요하기 때문에 쉽사리 확산을 하지못하게 되고 그 결과 용선 내부의 [S]가 증가하게 됩니다.
23 | 용선 중 [s]가 상승하면, 생석회, 석회석, 사문암 장입을 증가시키는데 그 이유는 무엇입니까? | 생석회는 Cao, 석회석은 CaCl2, 사문암은 MgO를 포함하기 때문에, Ca2+, Mg2+는 용선에 있는 S2-와 반응하여, CaS, MgS형태로 슬라그 쪽으로 빠져나오기 때문에 용선 중 [S]는 낮아지게 됩니다.
24 | 용선 상부에 물을 뿌리면 폭발하지 않는데, 용선 하부에 물이 있으면 폭발이 일어나는 이유가 무엇입니까? | 용선이 물과 반응하면, 용선의 고열때문에 물의 급속한 증발이 발생하는데 이때 물의 액체상에서 기체상으로 부피팽창은 1,224배 입니다. 특히, 물이 용선의 하부에 있으면 용선의 하중에 의해 순간 부피팽창을 해소하지 못하게 되어, 폭발하게 됩니다.
25 | 고로 조업에서 행잉(Hanging)이 무엇입니까? | 고로내 통기성이 나쁜 곳에 노내 가스의 압력이 상승되어, 그 압력이 강하하는 장입물의 중량보다 클 경우, 장입물의 강하가 정체되면서 강하가 중지되는 현상입니다.
26 | 고로 조업에서 취발(Channeling)이 무엇입니까? | 가스 유속이 급상승한 곳에 장입물의 유동화가 시작되면, 작은 입자들이 가스류에 의해 상부로 올라가고 이들 입자들의 대부분이 정지하는 상태까지 된 후 가스의 상승력에 의해 분원료충이 파괴되어 가스가 급상승하는 현상입니다. 날바람, 전달이라곧도 합니다.
27 | 고로 조업에서 냉입(Chilled Hearth)이 무엇입니까? | 고로 조업 중 여러가지 원인에 의해 노상부의 온도가 저하되어 노내 융용물의 유동성이 지극히 나빠져 노외로 용융물 배출이 불가능해진 상태를 말합니다.(노열 약 1350도 이하)
28 | 고로 조업에서 붕락, 슬립(Slip), 드랍(Drop)의 판단 기준은 무엇입니까? | 대개 장입물의 급저하 정도에 따라 판단하게 됩니다. - 드랍(Drop) : 0.5m ~ 1.0m 급저하, 노정 온도 상승, 노정 가스압 +0.04kg/cm2 정도 상승 - 슬립(Slip): 1.0m 급저하, 노정온도 상승, 노정가스압 +0.04kg/cm2상승, 순간적 취발 발생 - 붕락 : 30분 정도 hanging후 급저하, 노정온도 상승, 노정 가스압 +0.1kg/cm2 정도 상승
29 | P0와 Pmax의 차이점이 무엇입니까? | P0: 일정 기간의 생산량을 일수로 나눈 양, Pmax: 일정 기간의 생산량을 정수, 휴지일을 제외한 일수로 나눈 양
30 | 선철 보류 계수가 무엇입니까? | 고로에 장입되는 모든 Fe가 용선으로 배출되지는 않습니다. - 노정 가스 Dust 형태로 Fe 배출됨(약 2%) - 슬래그 형태(FeO)로 Fe 배출됨(1%이하) - 용선중 C, Si, Mn, P, S 등의 불순물 존재(용선 내 T.Fe 약 94%) 용선 생산량 계산시, 위와 같은 경우를 반드시 보류하여야 하기 때문에 선철 보류계수가 필요하게 됩니다. 선철 보류 계수는 상황에 따라 다르나 약 1.0426 정도입니다. * 선철 보류 계수 계산 식 원료 내 T.Fe * 0.98(dust 2%제외한 값) = 출선량 * 0.94(용선 내 T.Fe) 출선량 = 0.98/0.94 * 원료 내 T.Fe = 1.0426 * 원료내 T.Fe *현재 포항 고로별 보류 계수 1,2고로 : 1.027, 3고로 : 1.029 4고로: 1.035 (2014. 05. 21 기준) * 보류계수의 조정은 이실차(이론출선량 - 실제출선량)에 따라 이루어진다. | 추가
31 | PC 주입시, 무연탄 사용을 안 하는 이유는 무엇입니까? | 무연탄은 반무연탄보다 열량이 낮고, 수분이 높습니다. 더구나 파쇄가 잘 안되어서, 주입시 Lance 막힘 현상이 빈번히 발생합니다.
32 | 반무연탄을 사용하면 왜 환원제비가 떨어집니까? | 반무연탄은 Coke 및 다른 탄보다 수분이 낮고 열량이 높아, 환원제비 저하에 기여합니다.
33 | 조습을 증가시키면 통기성이 좋아지는 이유가 무엇입니까? | 조습을 증가시키면, 노내에 존재하는 기체의 열을 빼앗아 기체의 부피를 감소시킵니다. 즉, 기체의 부피 감소는 노내 통기성에 기여하지만, 조습을 증가시키면 빼앗긴 열을 다시 보충해야하므로 환원제비 상승에 영향을 끼칩니다. *조습 +10g/Nm3 상승시, 환원제비 +8kg/t-p 상승
34 | Slag Volume을 증가시키면 환원제비가 올라가는 이유는 무엇입니까? | Slag Volume이 증가되었다는 의미는, 고로내에 맥석 성분이 많이 장입되었다는 의미입니다. 즉, 이러한 맥석 성분을 융해시키기 위해서, 그 만큼 Coke나 PC사용비가 증가하기 때문에 결과적으로 환원제비가 올라가는 겁니다.
35 | 소결광 사용비를 증가시키면 환원제비가 떨어지게 되는 이유는 무엇입니까? | 노내 위치에 따라 환원속도는 다르지만, 일반적으로 소결광은 모양이 불정형하고 기공이 많아, 가스와의 접촉면이 많아 환원 속도가 Pellet, 정립광보다 빠릅니다.
36 | Coke의 Ash(회분)이 증가하면 환원제비가 상승하는 이유는 무엇입니까? | Coke의 Ash성분은 SiO2, CaO, Al2O3이기 때문에, Ash의 증가는 노내 슬래그 양을 증가시키게 되고, Coke Ash 외 성분의 감소(탄소 감소)로 사실상 생산량 저하 및 노열 저하를 초래하게 됩니다. 즉, Slag Volume 증가에 의한 환원제비 상승, 생산량 감소에 따른 환원제비 상승에 영향을 끼치게 됩니다.
37 | 슬라그를 구성하는 맥석 성분 중 환원 속도가 빠른 순서로 나열하면 어떻게 됩니까? | 동일한 노열일 경우, 맥석 성분의 환원 속도는 그 맥석의 융점과 관계가 있습니다. 환원 속도가 빠른 순서는 다음과 같습니다. TiO2가 환원 속도가 가장 느리다는 것을 알 수 있습니다. CaO>MgO>Al2O3=SiO2>TiO2
38 | 고로 개수시, 살라만다 탭핑을 하는 이유는 무엇입니까? | 노저 부분에 용선이 남아 있으면, 아까워서 살라만다 탭핑 한다고 생각할 수 있는데, 사실은 해체할 때 이동시 무겁기 때문에 이동하기가 어렵기 때문입니다.
39 | 왜 Tf가 높으면 (송풍)바람이 안들어 갑니까? | Tf가 높다는 것은 Raceway 부분에 있는 기체의 온도가 높다는 뜻 입니다. 기체가 온도가 높으면 부피가 팽창하기 때문에, 그만큼 풍구에서 바람이 들어가기 힘들게 됩니다. 이 때 바람 확보를 위해 Tf를 낮추는 방법으로는 조습을 증가시키는 방법이 있습니다.
40 | 미분탄(PC)를 취입하면 왜 Tf가 떨어집니까? | 미분탄이 취입되면 Raceway에서 미분탄이 산소와 반응하여 발열 반응이 일어나기 전까지는 주위의 열을 빼앗게 되어 Tf가 떨어지게 되는 겁니다.
41 | 풍구에 미분탄을 어떻게 취입합니까? 바람과 함께 들어가는 겁니까? | 풍구 안에 PCI lancer라는 것이 설치되어 있어, 그 곳에서 풍구에서 송풍되는 바람과 함께 PC가 노내에 취입됩니다.
42 | 풍구 용손, 곡손이 발생하는 이유는 무엇입니까 | 주 원인은 휴풍으로 인해 고내의 온도가 떨어져 슬래그의 점도가 높아짐에 의해 용선의 출선이 어려워 지게 되어, 배출되지 못한 용선이 풍구까지 올라와 풍구를 손상시키는 것을 용손이라 합니다. 재송풍 시 장입물 및 부착물이 위에서 떨어지며 풍구를 맞출 경우 풍구가 휘는 곡손이 발생합니다. | 추가
43 | 노벽보수 후 재송풍 시 8시간 후부터 풍량을 홀딩시키는 이유는 무엇입니까? | 재송풍을 시작한지 8시간이 지나면 융착대가 형성되기 시작합니다. 이 때 융착대가 안정하게 형성되게 하기 위해 풍량을 홀딩하게 됩니다. | 추가
44 | 열류비가 무엇입니까? | 노내 고체와 기체의 열용량비를 열류비라고 합니다. 즉 동일한 열을 빼앗아 먹는 장입물의 양과 빼앗기는 양의 가스의 양을 열류비라고 생각하면 쉽게 이해 될 겁니다. 열류비 = Ws(고체 열용량비)/Wg(기체 열용량비) = {Cs(고체 비열)ⅹGs(고체 양)}/{Cg(기체 비열) ⅹ Gg(기체 유량)} ※ 단위: 고체 비열(Cs): (㎉/㎏℃), 기체 비열(Cg): (㎉/N㎥℃) 고체 유량(Gs): (㎏/Hr), 기체 유량(Gg): (N㎥/Hr ) 열류비가 상승할 경우, 상부 장입물까지 가스의 열전달이 늦어 장입물의 승온이 늦어져 환원이 늦어집니다. 열류비를 저하시키면, 상부 장입물까지 가스의 열잔달이 빨라 장입물의 승온이 빨라져 환원이 빨라지지만, 가스 이용율이 낮아질 우려가 있습니다.
45 | 미분탄 취입시, 고기비라는 말이 나오는데 그 의미가 무엇입니까? | 말 그대로 고체 대 기체의 비를 나타냅니다. 즉, 미분탄 취입에서 고체는 미분탄이며, 기체는 바람입니다. 바람은 미분탄이 노내에 취입될 수 있도록 운송 역할을 합니다. 그래서 미분탄 취입시 적정 고기비가 요구됩니다. 만약 고기비가 크면 기체의 양이 적기 때문에 미분탄 운송에 문제가 생겨 취입이 잘 되지 않을 겁니다. 그러나 고기비가 작으면, 미분탄 취입은 잘 되겠지만, 취입되는 기체양에 비해 미분탄 취입량이 떨어져 효율면에서 떨어지는 결과를 낳습니다.
46 | 노저 온도가 올라가는 이유가 무엇입니까? | 노저 온도가 올라가는 이유는 여러가지가 있겟지만, 가장 큰 원인은 노저 연와의 주성분인 탄소가 산소와 결합하여, 노저 연와의 두께가 얇아져 노저 온도가 상승한다고 볼 수 있습니다. 이때 산소는 장입물의 FeO성분이 미처 환원되지 못한 상태에서 용선으로 떨어져 노내에서 환원되어 발생한 것으로 노저 연와 성분의 탄소와 결합하게 되는 것입니다. 이러한 노저 온도 상승을 방지하기 위해 연천광(TiO2)를 투입하여 노저 연와에 TiC층을 만들어 노저를 보호합니다.
47 | 노체 열부하를 방지하는 방법이 무엇입니까? | 조업 측면에서는 노벽쪽에 Coke 선회 수를 줄이고, Ore(광석)선회수를 느려, 노벽 온도를 낮추어 주고, 중심에 Coke 장입을 증가하여 노벽의 가스를 중심으로 유도합니다. 설비 측면에서는 노체 냉각시스템을 이용하여 열부하를 방지합니다.
48 | 노체 적당한 부착물 형성은 고로 조업에 유리하다고 하는데 무슨 이유에서입니까? | 화입후, 고로의 철피는 노내 연와로 보호됩니다. 하지만 조업을 할 수록 노내 연와는 마모되어 그 잔존 두께가 점점 얇아지게 됩니다. 하지만 노내의 적당한 부착물 형성은 노내 연와를 보호, 혹은 연와의 역할을 대신해 주기 때문에 전체적으로 고로 철피 보호에 기여하고 있습니다. 하지만 노체 온도가 떨어져 형성된 부착물이 떨어질 경우, 풍구에 직접 부딪혀 손상되거나, 용선 및 슬라그가 풍구에 넘치는 현상이 발생하기도 하기 때문에, 적정한 노체 온도 유지가 요구됩니다.